## Savien kemiallinen koostumus
Savien kemiallinen koostumus
|  | Ca |  | Mg |  | K |  | Na |  | B |  | S |  | Zn |  | Ni |  | P |  | Si |  | Al |  | Fe |  | Mn
Nro | Näyte | mg/kg | SD | mg/kg | SD | mg/kg | SD | mg/kg | SD | mg/kg | SD | mg/kg | SD | mg/kg | SD | mg/kg | SD | mg/kg | SD | mg/kg | SD | mg/kg | SD | mg/kg | SD | mg/kg | SD
Savi 101 | Tiileri savijauho | 5031.744 | 185.0621 | 12050.4 | 380.9976 | 6798.479 | 340.939 | 541.2334 | 92.08734 | 164.1078 | 5.22179 | 179.4512 | 20.69714 | 126.8553 | 6.068512 | 40.58873 | 1.960858 | 564.687 | 13.188 | 73.40344 | 37.18908 | 34311.24 | 1200.307 | 50956.17 | 1425.792 | 544.8309 | 54.82253
Savi 102 | Kultelan Tiiliputki | 5122.094 | 298.4206 | 13956.44 | 483.2803 | 9004.961 | 1062.412 | 646.0231 | 121.2959 | 158.6449 | 4.161558 | 130.7894 | 6.788329 | 120.0394 | 1.233112 | 41.97386 | 0.5781305 | 627.4455 | 7.656227 | 93.43845 | 32.86069 | 34963.86 | 2362.865 | 48157.22 | 405.7672 | 514.4885 | 16.79302
Savi 103 | Savitalli | 3076.169 | 47.63388 | 9743.854 | 122.2276 | 6768.279 | 35.33633 | 929.4209 | 14.4013 | 122.9615 | 6.691005 | 550.491 | 17.04278 | 97.99975 | 3.162938 | 30.98241 | 0.7882012 | 626.6809 | 23.45344 | 91.19795 | 12.46476 | 24878.27 | 222.2381 | 35062.56 | 387.7234 | 352.1991 | 14.03149
Savi 104 | Hirvensalo | 6440.144 | 191.1734 | 14796.69 | 355.5441 | 11057.43 | 557.9391 | 1182.914 | 75.84481 | 188.5618 | 0.8497307 | 674.5946 | 25.25556 | 132.7906 | 5.55044 | 44.71498 | 0.9310682 | 635.173 | 23.17989 | 94.29682 | 6.361066 | 42906.67 | 1879.259 | 55173.03 | 1052.396 | 445.2186 | 6.052199
Savi 105 | Kurala | 4952.646 | 135.3097 | 11358.87 | 230.6393 | 9427.803 | 730.3821 | 576.5482 | 98.98235 | 177.5239 | 4.578591 | 214.3874 | 3.820928 | 127.0532 | 5.316659 | 33.80712 | 0.3192268 | 788.9719 | 20.45596 | 76.90052 | 7.288731 | 39544.45 | 2199.156 | 51936.67 | 1626.533 | 390.8619 | 10.91162
Savi 106 | Sipoo | 4855.961 | 102.0643 | 12052.74 | 106.7493 | 7171.912 | 441.6995 | 556.854 | 119.0185 | 165.5418 | 2.533488 | 194.4408 | 5.684745 | 119.1189 | 2.86815 | 40.88844 | 0.7140366 | 662.975 | 20.15844 | 95.16303 | 13.58113 | 38724.87 | 857.8299 | 49035.98 | 1272.273 | 458.0261 | 19.06867
Savi 107 | Viro | 2398.257 | 112.085 | 7001.724 | 227.2145 | 7573.89 | 854.7205 | 242.4139 | 8.423634 | 137.8648 | 11.29029 | 2443.615 | 201.7887 | 53.24081 | 2.645287 | 24.10652 | 0.06178157 | 247.7766 | 10.15861 | 91.94613 | 13.99319 | 20611.9 | 1942.176 | 26832.34 | 979.9627 | 216.3213 | 4.556308
Savi 108 | Latvia | 1280.554 | 20.03536 | 3719.624 | 450.6701 | 8968.267 | 1886.222 | 170.1955 | 114.5423 | 222.0287 | 33.24919 | 90.10843 | 7.11764 | 32.7123 | 2.254741 | 22.58605 | 1.372986 | 199.7171 | 19.22333 | 117.9017 | 6.290298 | 25553.48 | 6233.144 | 40735.05 | 1925.436 | 159.1003 | 5.345695
Savi 109 | Espoo | 2959.596 | 55.52223 | 7915.733 | 171.213 | 6101.018 | 213.793 | 446.8149 | 13.67761 | 131.5389 | 5.075405 | 427.0045 | 5.968465 | 82.90871 | 1.980763 | 22.98574 | 0.6259204 | 466.6159 | 9.545143 | 91.86655 | 2.310229 | 27474.04 | 860.9581 | 36013.64 | 1331.08 | 220.301 | 3.743842
Savi 110 | Raikkonen | 4451.475 | 203.7952 | 10284.93 | 370.4113 | 6065.065 | 721.9964 | 462.8078 | 102.0988 | 157.46 | 9.204741 | 247.6213 | 14.84613 | 82.91329 | 3.324426 | 32.08642 | 1.653357 | 539.3067 | 24.33101 | 89.88016 | 13.98595 | 29378.79 | 2244.756 | 46177.45 | 2278.134 | 800.2401 | 55.19468
Savi 111 | Tiileri raakasavi | 4705.139 | 138.6851 | 11982.8 | 317.5362 | 7215.861 | 577.2407 | 582.0568 | 131.5823 | 188.2956 | 1.252806 | 259.2168 | 7.31345 | 104.9502 | 2.205354 | 37.86402 | 2.107313 | 589.1566 | 8.73249 | 85.29403 | 16.89266 | 35800.29 | 1642.65 | 58542.73 | 717.7043 | 676.5226 | 68.92445
Savi 112 | Heinon Tiilitehdas | 4238.437 | 194.6141 | 10324.04 | 350.6352 | 6403.385 | 508.5933 | 472.3288 | 12.0469 | 128.7423 | 5.977861 | 211.2699 | 8.830788 | 77.41656 | 2.835143 | 29.53766 | 1.258185 | 538.8926 | 18.84038 | 90.75136 | 9.235741 | 27234.11 | 1807.087 | 39348.9 | 1456.777 | 480.748 | 49.94965
Savi 113 | Potilantiili | 4260.777 | 263.0968 | 8018.504 | 266.1922 | 4143.778 | 305.1379 | 464.3262 | 111.0713 | 121.6012 | 6.737925 | 227.4613 | 17.38533 | 65.39133 | 4.162283 | 24.16916 | 1.721785 | 564.6595 | 27.18919 | 80.31043 | 13.34139 | 19452.12 | 862.6561 | 34992.59 | 1627.336 | 580.3208 | 55.29941
Savi 114 | Wienerberger | 4184.596 | 67.94097 | 7042.98 | 107.6773 | 4895.453 | 103.0891 | 468.7571 | 12.61915 | 118.5286 | 3.849322 | 211.051 | 7.279171 | 67.99879 | 1.445825 | 21.47782 | 0.5739862 | 496.4598 | 10.49925 | 85.58595 | 16.12432 | 22993.58 | 561.6862 | 34665.85 | 759.6529 | 350.5229 | 10.77607
Savi 115 | Kirstinpuisto | 2188.688 | 80.0096 | 10525.2 | 183.7839 | 8218.527 | 291.7904 | 516.0709 | 395.1593 | 193.3287 | 6.463837 | 1183.554 | 38.61105 | 102.8499 | 2.868885 | 25.29661 | 0.6569632 | 636.2376 | 14.74691 | 119.1808 | 7.963742 | 36173.24 | 903.6285 | 58630.05 | 1429.421 | 295.9687 | 5.365595

## Savien hiili- ja typpipitoisuus
Kokonaishiili- ja typpipitoisuus
Savet
Nro | Näyte | C (%) | SD | N (%) | SD | C/N | Org. aines (%)
Savi 101 | Tiileri savijauho | 0.4083333 | 0.004041452 | 0.09923333 | 0.01976976 | 4.114881 | 0.7758333
Savi 102 | Kultelan Tiiliputki | 0.3066667 | 0.002081666 | 0.06273333 | 0.006789207 | 4.888417 | 0.5826667
Savi 103 | Savitalli | 0.514 | 0.01345362 | 0.137 | 0.001 | 3.751825 | 0.9766
Savi 104 | Hirvensalo | 0.7253333 | 0.05340724 | 0.12 | 0.001 | 6.044444 | 1.378133
Savi 105 | Kurala | 0.6343333 | 0.006506407 | 0.1256667 | 0.00305505 | 5.047745 | 1.205233
Savi 106 | Sipoo | 0.8823333 | 0.01361372 | 0.1143333 | 0.00305505 | 7.717201 | 1.676433
Savi 107 | Viro | 0.217 | 0.003605551 | 0.0828 | 0.007291776 | 2.620773 | 0.4123
Savi 108 | Latvia | 0.01613333 | 0.001001665 | 0.05703333 | 0.0006110101 | 0.2828755 | 0.03065333
Savi 109 | Espoo | 1.536667 | 0.03511885 | 0.2013333 | 0.002081666 | 7.63245 | 2.919667
Savi 110 | Raikkonen | 0.3533333 | 0.0310215 | 0.06786667 | 0.0008144528 | 5.206287 | 0.6713333
Savi 111 | Tiileri raakasavi | 0.44 | 0.011 | 0.08253333 | 0.001569501 | 5.331179 | 0.836
Savi 112 | Heinon Tiilitehdas | 0.339 | 0.003605551 | 0.06196667 | 0.002478575 | 5.470683 | 0.6441
Savi 113 | Potilantiili | 0.5963333 | 0.04619885 | 0.04445 | - | 13.41582 | 1.133033
Savi 114 | Wienerberger | 0.1733333 | 0.005131601 | 0.04506667 | 0.002550163 | 3.846154 | 0.3293333
Savi 115 | Kirstinpuisto | 1.443333 | 0.005773503 | 0.243 | 0.005196152 | 5.939643 | 2.742333

## Savet vaihtuvat kationit ja KVK
Savinäytteiden potentiaalinen kationinvaihtokapasiteetti. Näytteet (5 g) uutettu 4 x 1 M CH3COONH4 -liuoksella (pH 7)
|  | K+ |  |  | Na+ |  |  | Ca2+ |  |  | Mg2+ |  |  | H+ + Al3+ |  | KVK tot
Nro | Näyte | mg/kg | cmol(+)/kg | % KVK:sta | mg/kg | cmol(+)/kg | % KVK:sta | mg/kg | cmol(+)/kg | % KVK:sta | mg/kg | cmol(+)/kg | % KVK:sta | cmol(+)/kg | % KVK:sta | cmol(+)/kg
Savi 101 | Tiileri savijauho | 165.9308 | 0.4243971 | 1.562% | 75.72204 | 0.3293695 | 1.212% | 2266.135 | 11.30862 | 41.61% | 1480.363 | 12.18155 | 44.82% | 2.933509 | 10.79% | 27.17745
Savi 102 | Kultelan Tiiliputki | 239.6629 | 0.61298 | 2.968% | 69.8008 | 0.3036138 | 1.47% | 1397.558 | 6.974192 | 33.77% | 1187.853 | 9.774561 | 47.33% | 2.986533 | 14.46% | 20.65188
Savi 103 | Savitalli | 454.1696 | 1.161619 | 11.06% | 409.8706 | 1.782821 | 16.97% | 447.8044 | 2.234664 | 21.28% | 420.1522 | 3.457331 | 32.92% | 1.866612 | 17.77% | 10.50305
Savi 104 | Hirvensalo | 402.0792 | 1.028388 | 3.82% | 396.8619 | 1.726237 | 6.411% | 3263.383 | 16.28516 | 60.49% | 958.1602 | 7.88447 | 29.28% | 0 | 0% | 26.92425
Savi 105 | Kurala | 261.7834 | 0.669557 | 2.645% | 39.8411 | 0.1732975 | 0.6847% | 2726.514 | 13.60604 | 53.76% | 820.7665 | 6.75389 | 26.69% | 4.106506 | 16.23% | 25.30929
Savi 106 | Sipoo | 211.0064 | 0.5396858 | 2.233% | 43.17587 | 0.1878028 | 0.777% | 1998.404 | 9.972575 | 41.26% | 1034.082 | 8.509215 | 35.21% | 4.959721 | 20.52% | 24.169
Savi 107 | Viro | 625.7389 | 1.600437 | 13.4% | 99.97311 | 0.4348547 | 3.642% | 1308.393 | 6.529235 | 54.68% | 410.2972 | 3.376237 | 28.27% | 0 | 0% | 11.94076
Savi 108 | Latvia | 246.9875 | 0.6317139 | 6.147% | 19.12276 | 0.0831786 | 0.8094% | 1296.245 | 6.468612 | 62.95% | 375.8362 | 3.092666 | 30.1% | 0 | 0% | 10.27617
Savi 109 | Espoo | 232.1869 | 0.5938588 | 4.121% | 37.26046 | 0.1620725 | 1.125% | 1095.701 | 5.467845 | 37.94% | 437.6307 | 3.601158 | 24.99% | 4.586613 | 31.83% | 14.41155
Savi 110 | Raikkonen | 92.42712 | 0.2363986 | 1.574% | 59.56976 | 0.2591116 | 1.726% | 1563.058 | 7.800078 | 51.95% | 816.5025 | 6.718802 | 44.75% | 0 | 0% | 15.01439
Savi 111 | Tiileri raakasavi | 133.015 | 0.3402092 | 1.51% | 64.92245 | 0.2823943 | 1.254% | 2155.56 | 10.75682 | 47.76% | 1315.522 | 10.82511 | 48.06% | 0.3199712 | 1.421% | 22.52451
Savi 112 | Heinon Tiilitehdas | 175.1697 | 0.4480272 | 3.5% | 37.10935 | 0.1614152 | 1.261% | 1172.341 | 5.850298 | 45.7% | 770.7211 | 6.342079 | 49.54% | 0 | 0% | 12.80182
Savi 113 | Potilantiili | 72.46777 | 0.1853491 | 1.768% | 56.71701 | 0.246703 | 2.354% | 901.8155 | 4.500302 | 42.93% | 609.6234 | 5.016444 | 47.86% | 0.5333704 | 5.088% | 10.48217
Savi 114 | Wienerberger | 92.63279 | 0.2369246 | 1.658% | 78.69982 | 0.3423219 | 2.396% | 1639.942 | 8.183751 | 57.28% | 645.2813 | 5.309864 | 37.17% | 0.213376 | 1.494% | 14.28624
Savi 115 | Kirstinpuisto | 363.8791 | 0.9306846 | 4.701% | 270.9316 | 1.178476 | 5.952% | 654.6025 | 3.266642 | 16.5% | 203.842 | 1.677367 | 8.472% | 12.74565 | 64.38% | 19.79882
Kationinvaihtokapasiteetti kertoo, kuinka suuri maan negatiivinen sähkövaraus on.
Vaikuttaa maan kykyyn pidättää positiivisesti varatuneita ravinnekationeja (=mikrobien ruokaa)

## Savien ominaispinta-ala
Savien ominaispinta-alat |  |  |  | Ominaispinta-alan ja KVK:n välinen korrelaatio:
*aistinvarainen arviointi kierityskokeella (ei tarkka)
Nro | Näyte | savespitoisuus %* | m2/g
Savi 101 | Tiileri savijauho | 40-60 | 86.0509
Savi 102 | Kultelan Tiiliputki | 40-60 | 59.44798
Savi 103 | Savitalli | 40-60 | 33.97596
Savi 104 | Hirvensalo | 40-60 | 78.48994
Savi 105 | Kurala | > 60 | 87.77121
Savi 106 | Sipoo | 40-60 | 71.10873
Savi 107 | Viro | 25-40 | 29.22438
Savi 108 | Latvia | 40-60 | 36.81498
Savi 109 | Espoo | 40-60 | 55.75823
Savi 110 | Raikkonen | 40-60 | 47.6914
Savi 111 | Tiileri raakasavi | 40-60 | 78.02555
Savi 112 | Heinon Tiilitehdas | > 60 | 47.08731
Savi 113 | Potilantiili | 40-60 | 44.72546
Savi 114 | Wienerberger | > 60 | 59.59567
Savi 115 | Kirstinpuisto | 40-60 | 84.57089

## Savien pH ja EC
pH- ja EC-mittaus savista, 1:2,5 (V/V, H2O), tasapainotus yön yli
Nro | Näyte | pH | SD | EC (mS/cm) | SD
Savi 101 | Tiileri savijauho | 7.07 | 0.03 | 0.06876667 | 0.001530795
Savi 102 | Kultelan Tiiliputki | 7.493333 | 0.02886751 | 0.06043333 | 0.002421432
Savi 103 | Savitalli | 6.57 | 0.01 | 1.5 | 0.1292556
Savi 104 | Hirvensalo | 7.55 | 0.06082763 | 0.8656667 | 0.03682843
Savi 105 | Kurala | 6.886667 | 0.005773503 | 0.06823333 | 0.01192323
Savi 106 | Sipoo | 6.73 | 0.02 | 0.03744333 | 0.003176702
Savi 107 | Viro | 8.29 | 0.05291503 | 0.3674 | 0.02702295
Savi 108 | Latvia | 8.276667 | 0.02516611 | 0.03413 | 0.002324392
Savi 109 | Espoo | 5.663333 | 0.05859465 | 0.04906667 | 0.00170098
Savi 110 | Raikkonen | 7.356667 | 0.04725816 | 0.06086667 | 0.002212088
Savi 111 | Tiileri raakasavi | 7.17 | 0.01 | 0.05173333 | 0.001650253
Savi 112 | Heinon Tiilitehdas | 7.356667 | 0.03511885 | 0.0336 | 0.001269606
Savi 113 | Potilantiili | 7.08 | 0.04358899 | 0.03853 | 0.001145949
Savi 114 | Wienerberger | 7.263333 | 0.1201388 | 0.064 | 0.006421059
Savi 115 | Kirstinpuisto | 4.936667 | 0.005773503 | 0.4470333 | 0.01803617

## Epäorgaaninen fosfori savet
Epäorgaanisen fosforin b(P) fraktiot savissa 101-115
|  | Helppoliukoinen P |  |  | Al-oksidien sitoma P |  |  | Fe-oksidien sitoma P |  |  | Apatiittinen P (vaikealiukoinen)
Nro | Näyte | P mg/kg | SD | % fraktioista | P mg/kg | SD | % fraktioista | P mg/kg | SD | % fraktioista | P mg/kg | SD | % fraktioista | P fraktiot yht. mg/kg | P totaali | Saanto (sum fraktiot/P totaali)
Savi 101 | Tiileri savijauho | 1.255058 | 1.852672 | 0.2393% | 71.58843 | 3.075825 | 13.65% | 90.20711 | 1.753409 | 17.2% | 361.4753 | 29.58557 | 68.91% | 524.5259 | 564.687 | 92.89%
Savi 102 | Kultelan Tiiliputki | 0.1274036 | 0.2206695 | 0.02195% | 70.3931 | 4.245602 | 12.13% | 43.6172 | 1.316701 | 7.516% | 466.1578 | 38.36044 | 80.33% | 580.2955 | 627.4455 | 92.49%
Savi 103 | Savitalli | 9.388321 | 1.662275 | 1.685% | 126.4637 | 12.11431 | 22.7% | 76.18659 | 1.742697 | 13.67% | 345.1712 | 9.213335 | 61.95% | 557.2099 | 626.6809 | 88.91%
Savi 104 | Hirvensalo | 0.1273144 | 0.2205151 | 0.01969% | 112.3408 | 3.179141 | 17.37% | 144.3815 | 9.84985 | 22.32% | 389.8882 | 46.35903 | 60.29% | 646.7378 | 635.173 | 101.8%
Savi 105 | Kurala | 0.2001984 | 0.1576936 | 0.03022% | 120.4314 | 15.08888 | 18.18% | 264.5099 | 1.242651 | 39.92% | 277.3931 | 22.98512 | 41.87% | 662.5346 | 788.9719 | 83.97%
Savi 106 | Sipoo | 1.201021 | 1.189769 | 0.2081% | 96.62178 | 14.29698 | 16.74% | 131.8996 | 2.394563 | 22.85% | 347.4991 | 19.36234 | 60.2% | 577.2215 | 662.975 | 87.07%
Savi 107 | Viro | 0.7096106 | 1.135841 | 0.2506% | 49.7947 | 8.514641 | 17.58% | 4.962034 | 4.300851 | 1.752% | 227.7192 | 4.791251 | 80.41% | 283.1856 | 247.7766 | 114.3%
Savi 108 | Latvia | 0.03641559 | 0.06307366 | 0.02946% | 65.93499 | 3.672616 | 53.33% | 23.90565 | 0.672339 | 19.34% | 33.75407 | 4.53246 | 27.3% | 123.6311 | 199.7171 | 61.9%
Savi 109 | Espoo | 0.6188794 | 0.5359654 | 0.1627% | 59.49653 | 2.492294 | 15.64% | 128.8842 | 4.260286 | 33.88% | 191.4177 | 15.7519 | 50.32% | 380.4172 | 466.6159 | 81.53%
Savi 110 | Raikkonen | 0.2185592 | 0.3785556 | 0.04414% | 61.8478 | 3.853004 | 12.49% | 73.09317 | 2.284808 | 14.76% | 359.9816 | 57.80548 | 72.7% | 495.1411 | 539.3067 | 91.81%
Savi 111 | Tiileri raakasavi | 0.1089636 | 0.0002445671 | 0.02076% | 69.44158 | 6.109424 | 13.23% | 125.9763 | 8.629344 | 24% | 329.3839 | 24.9537 | 62.75% | 524.9107 | 589.1566 | 89.1%
Savi 112 | Heinon Tiilitehdas | 1.345583 | 2.236907 | 0.2283% | 70.28329 | 4.244207 | 11.93% | 44.30586 | 1.323504 | 7.518% | 473.3705 | 18.80504 | 80.33% | 589.3052 | 538.8926 | 109.4%
Savi 113 | Potilantiili | 0 | 0 | 0% | 61.46895 | 4.331483 | 11.01% | 77.2922 | 7.607019 | 13.84% | 419.635 | 42.06392 | 75.15% | 558.3961 | 564.6595 | 98.89%
Savi 114 | Wienerberger | 0.2179701 | 0.3775352 | 0.03739% | 57.35606 | 1.900552 | 9.84% | 41.25674 | 6.260942 | 7.078% | 484.0726 | 16.58743 | 83.05% | 582.9034 | 496.4598 | 117.4%
Savi 115 | Kirstinpuisto | 0.4368215 | 0.4667316 | 0.07325% | 73.97439 | 9.189151 | 12.4% | 429.8643 | 14.22846 | 72.08% | 92.06555 | 3.517368 | 15.44% | 596.3411 | 636.2376 | 93.73%
Helppoliukoinen P = helposti mikrobien saatavilla
Al- ja Fe-oksidien sitoma P = potentiaalisesti mikrobien saatavilla
Apatiittinen P = heikkoliuokoinen, kiviaineksen rakenneosana esiintyvä P

## Purujen kemiallinen koostumus
Purujen kemiallinen koostumus
|  | Ca |  | Mg |  | K |  | Na |  | B |  | S |  | Zn |  | Ni |  | P |  | Si |  | Al |  | Fe |  | Mn
Nro | Näyte | mg/kg | SD | mg/kg | SD | mg/kg | SD | mg/kg | SD | mg/kg | SD | mg/kg | SD | mg/kg | SD | mg/kg | SD | mg/kg | SD | mg/kg | SD | mg/kg | SD | mg/kg | SD | mg/kg | SD
Puu 201 | Pölkky | 465.6725 | 58.63101 | 187.1142 | 11.48588 | 590.4284 | 144.4847 | 121.4782 | 111.7004 | 7.520695 | 2.44197 | 89.27738 | 6.811171 | 27.32695 | 6.564121 | 0 | 0 | 60.95247 | 14.69335 | 10.50099 | 1.510815 | 6.68767 | 0.4908085 | 4.102015 | 0.4838397 | 97.25466 | 7.944622
Puu 202 | Savettu Pölkky | 1710.731 | 70.39764 | 3661.532 | 125.1791 | 2055.335 | 89.03055 | 175.659 | 8.664463 | 62.75041 | 1.965275 | 105.2966 | 2.802146 | 52.88258 | 2.23775 | 13.80889 | 0.5750974 | 226.3015 | 8.088448 | 118.5826 | 15.57914 | 9674.852 | 349.418 | 13789.54 | 511.6423 | 227.0268 | 6.820886
Puu 203 | Mänty | 173.2017 | 19.89881 | 97.73225 | 1.080647 | 159.8065 | 3.335539 | 27.42771 | 2.527428 | 4.096663 | 1.676287 | 54.43993 | 1.06931 | 14.88895 | 1.611078 | 0 | 0 | 7.205113 | 1.096286 | 6.525341 | 0.2080931 | 6.813091 | 4.710985 | 8.850507 | 7.015381 | 44.47058 | 0.9481427
Puu 204 | Kuusi | 486.6099 | 7.551731 | 125.0178 | 2.023468 | 234.5287 | 34.05854 | 33.11683 | 7.073401 | 6.586383 | 2.279774 | 69.84666 | 2.828634 | 21.3255 | 0.7467854 | 0 | 0 | 31.08356 | 9.157165 | 26.08292 | 5.913474 | 8.401209 | 2.735424 | 7.232389 | 0.7796793 | 25.78235 | 0.7671266
Puu 205 | Haapa | 701.3616 | 32.80879 | 152.3361 | 5.436456 | 394.7558 | 20.03399 | 28.36979 | 3.167209 | 6.64184 | 0.9082976 | 93.3266 | 0.2526214 | 17.27043 | 1.439259 | 0 | 0 | 20.9884 | 1.593282 | 5.553526 | 0.4159293 | 0.4602237 | 0.451694 | 3.419574 | 0.191495 | 10.50243 | 0.2797134
Puu 206 | Siperianlehtikuusi | 613.4665 | 19.14765 | 319.858 | 6.653397 | 436.5869 | 29.85141 | 71.75316 | 27.45258 | 5.72315 | 2.296706 | 71.14858 | 3.409851 | 7.672306 | 0.5441314 | 0 | 0 | 5.53399 | 0.0182396 | 7.97766 | 0.655696 | 3.506016 | 0.682547 | 2.913385 | 0.1620393 | 198.4239 | 1.668928
Puu 207 | Ehta | 425.8133 | 13.72919 | 91.24071 | 3.129337 | 270.1003 | 33.25726 | 64.84256 | 35.25514 | 5.345486 | 2.165245 | 72.57164 | 2.870858 | 13.35394 | 0.4887344 | 0 | 0 | 18.82584 | 6.797618 | 17.36706 | 3.300307 | 2.894496 | 0.843481 | 5.032406 | 1.494019 | 81.10703 | 1.592108
Verrokki 301 | Hamppukuivike | 4534.633 | 582.4894 | 644.2512 | 45.58283 | 6479.406 | 611.8909 | 119.3234 | 46.56907 | 13.30485 | 1.475883 | 803.5885 | 29.39187 | 17.65741 | 0.6388411 | 0.01635408 | 0.02832609 | 1467.895 | 17.16396 | 77.64842 | 9.047977 | 24.17678 | 14.15717 | 66.31102 | 35.94885 | 28.80205 | 4.379147

## Purut hiili- ja typpipitoisuus
Kokonaishiili- ja typpipitoisuus
Purut
Nro | Näyte | C (%) | SD | N (%) | SD | C/N
Puu 201 | Pölkky | 44.36667 | 0.6027714 | 0.1246667 | 0.01101514 | 355.8824
Puu 202 | Savettu Pölkky | 27.76667 | 0.1527525 | 0.117 | 0.004358899 | 237.3219
Puu 203 | Mänty | 47.23333 | 0.4725816 | 0.06486667 | 0.003611556 | 728.1603
Puu 204 | Kuusi | 45.03333 | 0.305505 | 0.05726667 | 0.04040202 | 786.3795
Puu 205 | Haapa | 44.8 | 0.1 | 0.07023333 | 0.0130619 | 637.8738
Puu 206 | Siperianlehtikuusi | 43.86667 | 0.321455 | 0.1046667 | 0.005507571 | 419.1083
Puu 207 | Ehta | 44.1 | 0.4358899 | 0.09893333 | 0.01507327 | 445.7547
Verrokki 301 | Hamppukuivike | 42.06667 | 0.2516611 | 0.6513333 | 0.03646002 | 64.58547